## 様式6-1
[9 empty] | σB1の上限値 = | 1.25Fc = | 22.0649625 | N/mm2 | （様式6-1）
建物階数 |  | 1 | [6 empty] | σＢ２の上限値 = | 1.5Fc = | 26.477955 | N/mm2 | 2017準拠,3
階 | コア 番号 | 部位 | コアの径 | 見掛け 密度 | コア圧縮 強度 Xi | 中性化深さ （平均） mm |  | ヤング 係数 Ｅ (実測値) | 圧縮強度 平均値 Xmean | 標準偏差 σ | 棄却 検定 | 圧縮強度 N/mm2 |  | 圧縮強度 採用値 σBD
[12 empty] | σB1 | σB2
|  |  | mm | t/m3 | N/mm2 | 筒元 | 筒先 | N/mm2 | N/mm2 | N/mm2 | T | N/mm2 | N/mm2 | N/mm2
棄却 D=
棄却 D=
棄却 D=
棄却 D=
棄却 D=
1
棄却 D=
建物全体の値
供試体基本寸法 φ× h = |  |  |  | 100 | × | 200 |  | mm | δ= | 0.146 |  | (一般的な変動係数別表9.6)
設計基準強度 Fc = |  |  |  | 17.65197 | N/mm2 ( | 180 |  | kgf/cm2 | σ'=δ・Xmean= |  |  | N/mm2
コンクリート種別： |  |  | 普通 | [5 empty] | （供試体が2本以下の標準偏差の採用値）
備考
Note on M46: 設計監理協会: コア本数が２本以下の場合の標準偏差であるが、採用する場合には十分な検討が必要である。

## 入力参考例
[9 empty] | σB1の上限値 = | 1.25Fc = | 22.0649625 | N/mm2 |  | （様式6-1）
建物階数 |  | 5 | [6 empty] | σＢ２の上限値 = | 1.5Fc = | 26.477955 | N/mm2 |  | 2017準拠
階 | コア 番号 | 部位 | コアの径 | 見掛け 密度 | コア圧縮 強度 Xi | 中性化深さ （平均） mm |  | ヤング 係数 Ｅ (実測値) | 圧縮強度 平均値 Xmean | 標準偏差 σ | 棄却 検定 | 圧縮強度 N/mm2 |  | 圧縮強度 採用値 σBD
[12 empty] | σB1 | σB2
|  |  | mm | t/m3 | N/mm2 | 筒元 | 筒先 | N/mm2 | N/mm2 | N/mm2 | T | N/mm2 | N/mm2 | N/mm2 | 下記にメッセージが出た場合には、コメントを記載し対応すること
棄却 D=
5 | W-15 | 壁 | 101 | 2.25 | 18 | 10.5 | - |  | 18.66667 | 2.5 | 0.5773503 | 17.41667 | 16.16667 | 17.41667
| W-16 | 壁 | 102 | 2.3 | 20 | 13 | 2.3 |  |  |  | 1.154701
| W-17 | 壁 | 101 | 2.28 | 18 | 5 | - |  |  |  | 0.5773503 |  |  |  | 棄却検定NGのデータがあります。
1.154701
棄却 D=
1.15
4 | W-11 | 壁 | 78 | 2.25 | 26 | 40.2 | 20.5 |  | 24.5 | 2.5 | 1.161895 | 22.0649625 | 22 | 22.0649625
| W-12 | 壁 | 55 | 2.3 | 25 | 35 | 5.8 |  |  |  | 0.3872983 |  |  |  | 75mm未満の径のコアの場合には５本以上のコアが必要です。
| W-13 | 壁 | 76 | 2.28 | 24 | 23.8 | - |  |  |  | 0.3872983
| W-14 | 壁 | 75 | 2.26 | 23 | 12.3 | - |  |  | 1.290994 | 1.161895
棄却 D=
1.46
3 | W-8 | 壁 | 85 | 2.3 | 27 | 5.3 | 15.3 |  | 30 | 3 | 1 | 22.0649625 | 26.477955 | 26.477955 | 100mm未満の径のコアの場合には４本以上のコアが必要です。
| W-9 | 壁 | 102 | 2.3 | 30 | 2 | 30.9 |  |  |  | 0
| W-10 | 壁 | 102 | 2.3 | 33 | 15.6 | - |  |  |  | 1
棄却 D=
1.15
2 | W-4 | 壁 | 85 | 2.3 | 18 | 5 | - |  | 20.375 | 4.460475 | 0.5324546 | 18.14476 | 15.91453 | 18.14476
| W-5 | 壁 | 86 | 2.3 | 19 | 6 | - |  |  |  | 0.3082632
| W-6 | 壁 | 82 | 2.3 | 27 | 7 | 1 |  |  |  | 1.485268 |  |  |  | 棄却検定NGのデータがあります。
| W-7 | 壁 | 88 | 2.3 | 17.5 | 8 | 24 |  |  |  | 0.6445503
棄却 D=
1.46
1 | C-1 | 柱 | 101 | 2.33 | 18 | 3.9 | - |  | 13.66667 | 4.041452 | 1.072222 | 11.64594 | 9.625215 | 11.64594
| C-2 | 柱 | 103 | 2.25 | 13 | 26.8 | - |  |  |  | 0.1649572
| C-3 | 柱 | 105 | 2.21 | 10 | 4.6 | - |  |  |  | 0.9072647
推定強度が13.5N/mm2を下回ります。
棄却 D=
[9 empty] | 1.15 | [5 empty] | σBDがFc x 3/4を下回ります。
| 建物全体の値 | [7 empty] | 11.35783 | 3.300385 |  | 9.707641 |  | 19.15006
供試体基本寸法 φ× h = |  |  |  | 100 | × | 200 |  | mm | δ= | 0.146 |  | (一般的な変動係数別表9.6)
設計基準強度 Fc = |  |  |  | 17.65197 | N/mm2 ( | 180 |  | kgf/cm2 | σ'=δ・Xmean= |  | 1.658244 | N/mm2
コンクリート種別： |  |  | 普通 | [5 empty] | （供試体が2本以下の標準偏差の採用値）
備考 | [14 empty] | 棄却検定について
３本の内２本の強度が同じ場合には残りの１本の強度に関係なく棄却検定がNGとなります。その様な場合には担当の先生に相談してください。

## δ
変動係数δ
設計基準強度 |  | 17.7 | N/mm2 | 180 | kgf/cm2 | δ採用値 |  | 0.146
竣工年 |  | 西暦 |  | 1978 | 年
コンクリート圧縮強度の一般的な変動係数の一覧表
設計基準強度Fc |  | 12.7～13.2 |  | 14.7 |  | 16.2～17.6 |  | 20.6 |  | 22.1～23.5 |  | 基準強度不明を
N/mm2(kg/cm2) |  | (130～135) |  | (150) |  | (165～180) |  | (210) |  | (225～240) |  | 含む合計
1960年以前 |  | ｎ＝44個 |  | ｎ＝69個 |  | ｎ＝250個 | [5 empty] | ｎ＝453個
（昭和35年以前） |  | b＝5棟 |  | b＝9棟 |  | b＝27棟 | [5 empty] | b＝52棟
【第Ⅰ期】 |  | δ＝0.364 |  | δ＝0.309 |  | δ＝0.250 | [5 empty] | δ＝0.268
1961年～1965年 |  | ｎ＝25個 |  | ｎ＝61個 |  | ｎ＝1423個 |  | ｎ＝44個 |  |  |  | ｎ＝1769個
|  | b＝3棟 |  | b＝9棟 |  | b＝138棟 |  | b＝6棟 |  |  |  | b＝173棟
【第Ⅰ期】 |  | δ＝0.311 |  | δ＝0.268 |  | δ＝0.269 |  | δ＝0.233 |  |  |  | δ＝0.271
1966年～1970年 |  |  |  | ｎ＝3個 |  | ｎ＝1965個 |  | ｎ＝395個 |  |  |  | ｎ＝2530個
|  |  |  | b＝1棟 |  | b＝205棟 |  | b＝36棟 |  |  |  | b＝260棟
【第Ⅰ期】 |  |  |  | δ＝0.234 |  | δ＝0.205 |  | δ＝0.165 |  |  |  | δ＝0.198
1971年～1975年 |  | ｎ＝22個 |  | ｎ＝12個 |  | ｎ＝1180個 |  | ｎ＝2097個 |  | ｎ＝13個 |  | ｎ＝3398個
|  | b＝3棟 |  | b＝1棟 |  | b＝128棟 |  | b＝202棟 |  | b＝1棟 |  | b＝344棟
【第Ⅱ期】 |  | δ＝0.202 |  | δ＝0.235 |  | δ＝0.191 |  | δ＝0.189 |  | δ＝0.186 |  | δ＝0.189
1976年～1980年 | [5 empty] | ｎ＝50個 |  | ｎ＝1950個 |  | ｎ＝26個 |  | ｎ＝2086個
[6 empty] | b＝5棟 |  | b＝211棟 |  | b＝2棟 |  | b＝224棟
【第Ⅱ期】 | [5 empty] | δ＝0.146 |  | δ＝0.155 |  | δ＝0.166 |  | δ＝0.156
1981年以降 | [7 empty] | ｎ＝159個 |  |  |  | ｎ＝178個
（昭和56年以降） | [7 empty] | b＝18棟 |  |  |  | b＝21棟
【第Ⅱ期】 | [7 empty] | δ＝0.157 |  |  |  | δ＝0.156
竣工年不明の建物 |  | ｎ＝91個 |  | ｎ＝157個 |  | ｎ＝4938個 |  | ｎ＝4738個 |  | ｎ＝39個 |  | ｎ＝10741個
を含む合計 |  | b＝11棟 |  | b＝21棟 |  | b＝511棟 |  | b＝483棟 |  | b＝3棟 |  | b＝1102棟
|  | δ＝0.304 |  | δ＝0.282 |  | δ＝0.221 |  | δ＝0.171 |  | δ＝0.173 |  | δ＝0.201
Grubbs-Smirnow 判別表（Dの値）
コア本数 |  | 3 | 4 | 5 | 6 | 7 | 8 | 9 | 10 | 11 | 12 | 13 | 14
有意 水準 | 0.05 | 1.15 | 1.46 | 1.67 | 1.82 | 1.94 | 2.03 | 2.11 | 2.18 | 2.23 | 2.29 | 2.33 | 2.37
| 0.01 | 1.16 | 1.49 | 1.75 | 1.94 | 2.1 | 2.22 | 2.32 | 2.41 | 2.43 | 2.55 | 2.61 | 2.66